## Sheet1
遴选医用耗材技术要求
1 | 髋关节假体髋臼内衬 | 执行标准 | 髋臼内衬由符合 YY/T 0811标准规定的高交联超高分子量聚乙烯材料制成
|  | 包装要求 | 灭菌包装，灭菌产品通过钴60照射灭菌或环氧乙烷灭茵
|  | 使用范围 | 与北京爱康宜诚医疗器材有限公司同一系统组件配合， 适用于髋关节置换
|  | 灭菌方式 | 采用环氧乙烷灭菌， 标识为绿色或蓝色，环氧乙烷残留量≤10μg/g
|  | 结构组成 | 髋臼内衬山符合YY/T0811标准规定的高交联超高分子量聚乙烯材料制成
|  | 临床要求 | 专业医生在术前应对患者进行评估，根据患者体重、职业、活动强度、精神状况、对异物是否过敏、病程病情等情况判定是否适合使用本产品；应根据患者自身情况，选择适用的规格型号的产品，手术前须备齐不同规格型号的产品，并且术中选择正确的植入物对手术成功有重要影响。
遴选医用耗材技术要求
2 | 髋关节假体陶瓷球头 | 执行标准 | 该产品由符合 ISO 6474-2标准规定的氧化铝氧化锆复合陶瓷（Delta陶瓷）材料制成
|  | 包装要求 | 灭菌包装，灭菌产品通过钴60照射灭菌或环氧乙烷灭茵
|  | 使用范围 | 与北京爱康宜诚医疗器材有限公司同一系统组件配合， 适用于髋关节置换
|  | 灭菌方式 | 灭菌方式为钴60照射，最低辐射剂量为25kG
|  | 结构组成 | 该产品由符合ISO6474- 2标准规定的氧化铝氧化锆复合陶瓷(Dclta陶瓷) 材料制成。灭菌包装。
|  | 临床要求 | 专业医生在术前应对患者进行评估，根据患者体重、职业、活动强度、精神状况、对异物是否过敏、病程病情等情况判定是否适合使用本产品；应根据患者自身情况，选择适用的规格型号的产品，手术前须备齐不同规格型号的产品，并且术中选择正确的植入物对手术成功有重要影响。
遴选医用耗材技术要求
3 | 髋关节假体髋臼螺钉 | 执行标准 | 髋白螺钉和螺帽由符合GB/T 13810标准规定的TC4钛合金材料制成
|  | 包装要求 | 灭菌包装，灭菌产品通过钴60灭菌
|  | 使用范围 | 与北京爱康宜诚医疗器材有限公司同一系统组件配合， 适用于髋关节置换
|  | 灭菌方式 | 灭菌方式为钴60灭菌
|  | 结构组成 | 采用符合GB/T13810标准规定的TC4 钛合金材料制成
|  | 临床要求 | 专业医生在术前应对患者进行评估，根据患者体重、职业、活动强度、精神状况、对异物是否过敏、病程病情等情况判定是否适合使用本产品；应根据患者自身情况，选择适用的规格型号的产品，手术前须备齐不同规格型号的产品，并且术中选择正确的植入物对手术成功有重要影响。
遴选医用耗材技术要求
4 | 髋关节假体髋臼杯 | 执行标准 | 髋臼外杯和髋臼加强块以化学成分符合GB/T 13810标准规定的TC4钛合金粉末为原材料经电子束熔融快速成型技术制成
|  | 包装要求 | 灭菌包装，灭菌产品通过钴60灭菌
|  | 使用范围 | 与北京爱康宜诚医疗器材有限公司同一系统组件配合， 适用于髋关节置换
|  | 灭菌方式 | 灭菌方式为钴60灭菌
|  | 结构组成 | 采用符合GB/T13810标准规定的TC4 钛合金粉末为原材料经电子束熔融快速成型技术制成
|  | 临床要求 | 专业医生在术前应对患者进行评估，根据患者体重、职业、活动强度、精神状况、对异物是否过敏、病程病情等情况判定是否适合使用本产品；应根据患者自身情况，选择适用的规格型号的产品，手术前须备齐不同规格型号的产品，并且术中选择正确的植入物对手术成功有重要影响。
遴选医用耗材技术要求
5 | 膝关节假体垫片 | 执行标准 | 胫骨垫片假体、髌骨假体由超高分子量聚乙烯材料制成，符合GB/T19701.2标准规定2型的要求
|  | 包装要求 | 灭菌包装，灭菌产品通过钴60灭菌
|  | 使用范围 | 该产品主要用于严重的膝关节病痛、 不稳、畸形，日常活动严重障碍， 经过保守治疗无效或效果不显著的病例
|  | 灭菌方式 | 灭菌方式为钴60灭菌
|  | 结构组成 | 超高分子聚乙烯
|  | 临床要求 | 专业医生在术前应对患者进行评估，根据患者体重、职业、活动强度、精神状况、对异物是否过敏、病程病情等情况判定是否适合使用本产品；应根据患者自身情况，选择适用的规格型号的产品，手术前须备齐不同规格型号的产品，并且术中选择正确的植入物对手术成功有重要影响。
遴选医用耗材技术要求
6 | 膝关节假体股骨髁 | 执行标准 | 股骨棵假体由铸造钴铬钼合金材料制成，符合YY0117.3标准规定
|  | 包装要求 | 灭菌包装，灭菌产品通过钴60灭菌
|  | 使用范围 | 该产品主要用于严重的膝关节病痛、 不稳、畸形，日常活动严重障碍， 经过保守治疗无效或效果不显著的病例
|  | 灭菌方式 | 灭菌方式为钴60照射
|  | 结构组成 | 为铸造钴铬钼合金
|  | 临床要求 | 专业医生在术前应对患者进行评估，根据患者体重、职业、活动强度、精神状况、对异物是否过敏、病程病情等情况判定是否适合使用本产品；应根据患者自身情况，选择适用的规格型号的产品，手术前须备齐不同规格型号的产品，并且术中选择正确的植入物对手术成功有重要影响。
遴选医用耗材技术要求
7 | 金属缆索内固定系统 | 执行标准 | YY/T 0812-2010 外科植入物金属缆线和缆索
|  | 包装要求 | 灭菌或非灭菌包装
|  | 使用范围 | 主要适用于四肢骨折的捆扎
|  | 灭菌方式 | 辐照灭菌
|  | 结构组成 | 该产品由缆索、锁紧扣、带有/不带有穿针组成。缆索分带针缆索和无针缆索二种。带针缆索分双头带针缆索、单头带针缆索、单头圆针缆索、单头弯针缆索、带扣弯针缆索五种结构，其中双头带针缆索、单头圆针缆索由引线针和缆索组合，单头带针缆索由缆索穿针和缆索组合，单头弯针缆索由弯引线针、引线针和缆索组合；无针缆索分普通无针缆索和带箍无针缆索二种。缆索结构有7X7和7X19两种形式。锁紧扣分环形锁紧扣、枕形锁紧扣、枕形双孔锁紧扣、圆形锁紧扣、顶紧式锁紧扣、夹紧式锁紧扣六种。穿针分穿针1-圆形、穿针1-折断臂圆孔、穿针2-螺纹长圆孔、穿针2-带螺纹、穿针2-折断臂自钻螺纹、穿针2-折断臂自钻螺纹圆孔六种。缆索、顶紧式锁紧扣(含顶紧螺丝)、引线针、缆索穿针、弯引线针、箍环、穿针由符合ISO 5832-3标准要求的Ti6A14V钛合金材料制成。环形锁紧扣、枕形锁紧扣、枕形双孔锁紧扣、圆形锁紧扣、夹紧式锁紧扣，镶套由符合ISO 5832-2标准要求的4级纯钛材料制成。表面无着色。灭菌和非灭菌包装。
|  | 临床要求 | 专业医生在术前应对患者进行评估，根据患者体重、职业、活动强度、精神状况、对异物是否过敏、病程病情等情况判定是否适合使用本产品；应根据患者自身情况，选择适用的规格型号的产品，手术前须备齐不同规格型号的产品，并且术中选择正确的植入物对手术成功有重要影响。
遴选医用耗材技术要求
8 | 金属缆索内固定系统 | 执行标准 | 线锁GB23102-2008、锁扣GB/T 13810
|  | 包装要求 | 本产品应小心存放，避免因磕碰、刮伤等方式损坏植入物，否则容易造成植入物强度的降低，导致植入物的失效。本产品在使用灭菌前应检查包装的完好性；并在手术前明确其在无菌状态。手术过程中出现损坏的植入物，不可继续使用
|  | 使用范围 | 该产品适用于四肢骨折捆扎内固定
|  | 灭菌方式 | 本产品为非无菌产品，使用前应拆除本产品初包装进行有效灭菌，本产品建议采用压力蒸汽灭菌。
|  | 结构组成 | 线锁采用钛合金TC20（Ti-6Al-7Nb）材料，锁扣采用纯钛TA2材料。
|  | 临床要求 | 专业医生在术前应对患者进行评估，根据患者体重、职业、活动强度、精神状况、对异物是否过敏、病程病情等情况判定是否适合使用本产品；应根据患者自身情况，选择适用的规格型号的产品，手术前须备齐不同规格型号的产品，并且术中选择正确的植入物对手术成功有重要影响。